## A
| 文 書 番 号 | [27 empty] | 日本クラウンコルク株式会社
QMS751-S01-PP1 |  |  |  |  | Ｑ Ｃ 工 程 表 | [8 empty] | 製品種 |  | ＰＥ－Ｍ（ＰＰ－Ｍ）ＰＰキャップ | [12 empty] | 石岡工場
工 程 |  |  |  |  | 点 検 ・ 監 視 | [8 empty] | 品 質 特 性 | [10 empty] | 管理 |  |  | 異常処置 |  | 関係標準類 |  | 改
工 | 工 | 工程名称 | 作業内容 | 設備装置 | 項目名 | 基準値 | 管 理 方 法 | [6 empty] | 特性名 |  | 製品規格 |  | 管 理 方 法 | [6 empty] | 責任者 | [6 empty] | 訂
程 | 程 |  |  |  | (点検項目) |  | 方法 |  |  | 頻度 | 担当 | 記録 | [6 empty] | 方法 |  |  | 日常ｏｒ受入時 |  | 記録 | 課 | 係 | 作 | 担当 | 方法 |  |  | No
順 | 記 | [16 empty] | (測定器具） | [6 empty] | 長 | 長 | 業
| 号 | [19 empty] | 抜取数・頻度 |  | 担当 |  |  |  | 者
1 |  | アルミ入荷 | 受入検査 |  | 荷姿 | 外観異常有無 | 目視 |  |  | 入荷毎 | 物流 | 納入伝票 |  | 納入規格書による |  | 納入規格書による |  | ﾒｰｶｰ検査成績書確認 |  | 入荷毎 |  |  | 品管 | ﾒｰｶｰ検査成績書 |  |  | ○ | 企画 | メーカー折衝 | 検査規定
[5 empty] | ﾒｰｶｰ検査表 | 納入規格 | 規格と照合 | [20 empty] | 品管 |  | 受入検査要領
2 |  | ライナー材 | 受入検査 |  | グレード名 | 納入仕様書 | ステッカー確認 |  |  | 入荷毎 | 物流 | 納入伝票 |  | 納入仕様書による |  | 納入規格書による |  | ﾒｰｶｰ検査成績書確認 |  | 入荷毎 |  |  | 品管 | ﾒｰｶｰ検査成績書 |  |  | ○ | 企画 | メーカー折衝 | 検査規定
|  | 入荷 | [21 empty] | 〃 |  |  |  | 品管 |  | 受入検査要領
3 |  | 材料投入 | ｱﾙﾐの投入 |  | 品名 | 納入仕様書 | ラベル確認 |  |  | 投入毎 | 物流 | 現品票添付 |  | 外観不良 |  | 不良の無い事 |  | 目視 |  | 開梱毎 |  |  | 物流 | ラベルに記録 |  |  | ○ | 企画 | メーカー折衝 | 納入仕様書
[18 empty] | 臭 | [9 empty] | 品管
|  |  | ﾗｲﾅｰ材の投入 | ﾗｲﾅｰ材供給ﾀﾝｸ | グレード名 | 納入仕様書 | ラベル確認 |  |  | 投入毎 | 製造 | 材料投入記録 |  | 異物 |  | 無いこと |  | 目視 |  | 投入毎 |  |  | 製造 | 材料投入記録 |  |  | ○ | 企画 | メーカー折衝 | 納入仕様書
[14 empty] | 臭気 |  |  |  | 臭 | [9 empty] | 品管
|  |  | 塗料の投入 |  | 品名 | 納入仕様書 | ラベル確認 |  |  | 投入毎 | 印刷 | 塗装・印刷工程 |  | 外観不良 |  | 不具合の無い事 |  | 目視 |  | 投入毎 |  |  | 印刷 | 塗装・印刷工程 |  |  | ○ | 企画 | メーカー折衝 | 納入仕様書
[12 empty] | 検査ﾃﾞｰﾀｼｰﾄ | [11 empty] | 検査データシート |  |  |  | 品管
[12 empty] | 塗料ロットを記入 | [11 empty] | 異常無き場合”合”記載
4 |  | 塗装 | ニス塗装 | 塗装機 | 回転数 | 100回転 | ﾒｰﾀｰ確認 |  |  | 始動時 | 印刷 | 塗装工程 | [13 empty] | ○ |  | 印刷 |  | ﾆｽ引き作業手順書
検査ﾃﾞｰﾀｼｰﾄ
[5 empty] | 外観 | [8 empty] | 塗布量 |  | 印刷、ニス引きカード |  | テストピース天秤 |  | １回／１Ｈ |  |  | 印刷 | 塗装工程検査ﾃﾞｰﾀｼｰﾄ |  | ○ |  | 印刷 | 別口
による
[14 empty] | 色調 |  | 標準見本との差が |  | 目視 |  | １枚／１梱包 |  |  | 〃 | 塗装工程検査ﾃﾞｰﾀｼｰﾄ |  | ○ |  | 〃 | 〃
[14 empty] | （金ニス、クリーム |  | 無い事 |  |  |  | ※ ｴﾝﾄﾞでの抜き取り検査は |  |  |  | エンド検査ﾃﾞｰﾀｼｰﾄ
[14 empty] | コーチングのみ） | [5 empty] | １回／１Ｈ
[14 empty] | 裏廻り |  | ないこと |  | 目視 |  | １枚／１梱包 |  |  | 〃 | 塗装工程検査ﾃﾞｰﾀｼｰﾄ |  | ○ |  | 〃
[14 empty] | ﾋﾟﾝﾎｰﾙ | [5 empty] | ※ ｴﾝﾄﾞでの抜き取り検査は |  |  |  | エンド検査ﾃﾞｰﾀｼｰﾄ
[14 empty] | ﾆｽ切れ、ﾌﾗｯｼﾝｸﾞ | [5 empty] | １回／１Ｈ
|  |  |  | ﾀｲﾐﾝｸﾞ検知器 | 検知器の検知 | 検知し警報、ラ | テストピースに |  |  | 始動時 | 印刷 | 塗装工程 | [13 empty] | ○ |  | 印刷
|  |  |  | 板重り検知器 | 作動確認 | イン停止、自動 | よる停止、排出確 |  |  |  |  | 検査ﾃﾞｰﾀｼｰﾄ
|  |  |  | Ｗｼｰﾄ検知器 |  | 排出されること | 認。 |  |  | 始動時 |  | ｴﾝﾄﾞ検査ﾃﾞｰﾀｰｼｰﾄ
|  |  |  | ﾌﾛｰﾁｪｯｶｰ |  |  | エラー表示点灯確認 |  |  | 切替時
|  |  | 乾燥 | オーブン | 焼付温度 | 焼付温度ｾｯﾄ基準 | 指示計セット |  |  | 始動時 | 印刷 | 塗装工程 | [13 empty] | ○ |  | 〃 | 別口
[6 empty] | 印刷･ﾆｽ引きｶｰﾄﾞ | 焼付温度記録 |  |  | 切替時 |  | 検査ﾃﾞｰﾀｼｰﾄ
[5 empty] | オーブン温度 | 焼付温度ｾｯﾄ基準 | 自動記録計 |  |  |  | 印刷 | 自動記録ﾁｬｰﾄ
印刷･ﾆｽ引きｶｰﾄﾞ
5 |  | 印刷 | 印刷 | 輸転機 | 回転数 | M-1 98回転 | ﾒｰﾀｰ確認 |  |  | 始動時 | 印刷 | 印刷工程 | [17 empty] | 印刷課工程管理
[6 empty] | M-2 85回転 |  |  |  | 切替時 |  | 検査ﾃﾞｰﾀｼｰﾄ | [17 empty] | 作業手順書
M-3 100回転
|  |  |  | 校正 | ｽｹｯﾁNo. | 一致すること | 印刷ﾆｽ引きｶｰﾄﾞと照合 |  |  | 始動時 | 印刷 | 印刷ﾆｽ引きｶｰﾄﾞ
[5 empty] | 色相 | 一致すること | 印刷ﾆｽ引きｶｰﾄﾞと照合 |  |  | 切替時
[5 empty] | 見当合せ | ズレていないこと | ゲージを使用
[5 empty] | 版傷、汚れ、文字欠け | ない事 | 目視
[5 empty] | 製造指図書No | 一致すること | 印刷ﾆｽ引きｶｰﾄﾞと照合
[5 empty] | 材料、現品票 | 一致すること | 検定表、ﾆｽ引きｶｰﾄﾞと照合
|  |  | 工程検査 |  | 外観 | [8 empty] | ツヤニス塗布量 |  | 印刷ニス引きカード |  | テストピース天秤 |  | １回／１Ｈ |  |  | 印刷 | 印刷工程検査ﾃﾞｰﾀｼｰﾄ |  | ○ |  | 印刷 | 別口
による
[14 empty] | 色調 |  | 標準見本と差が |  | 目視 |  | １枚／１梱包 |  |  |  | 印刷工程検査ﾃﾞｰﾀｼｰﾄ |  | ○ |  | 〃 | 〃
[16 empty] | 無い事 |  |  |  | ※ ｴﾝﾄﾞでの抜き取り検査は |  |  |  | ｴﾝﾄﾞ検査ﾃﾞｰﾀｼｰﾄ
１回／２Ｈ
[14 empty] | 画線不良 |  | 目立たない事 |  | 〃 |  |  | 〃 |  | 〃 | 印刷工程検査ﾃﾞｰﾀｼｰﾄ |  | ○ |  | 〃 | 〃 |  |  | 3
[14 empty] | 見当ｽﾞﾚ | [5 empty] | ｱﾌﾞﾚｼﾞｮﾝはｴﾝﾄﾞ検査のみ |  |  |  | ｴﾝﾄﾞ検査ﾃﾞｰﾀｼｰﾄ
[14 empty] | 異物付着 | [5 empty] | ※ ｴﾝﾄﾞでの抜き取り検査は
[14 empty] | ﾋﾟﾝﾎｰﾙ | [5 empty] | １回／２Ｈ
ﾌﾗｯｼﾝｸﾞ
ﾆｽ切れ
裏まわり
内外ｷｽﾞ
ｱﾌﾞﾚｼﾞｮﾝ
板曲がり
|  |  |  | 見当ズレ検知器 | 斜め板,曲がり | 検知し自動 | 見当ズレ検知器 |  |  | 始動時 | 印刷 | 印刷工程 | [13 empty] | ○ |  | 印刷
[5 empty] | 板の排出 | 排出する事 | 設定 |  |  | 切替時 |  | 検査ﾃﾞｰﾀｰｼｰﾄ
|  |  |  | 板重り検知器 | 検知器の検知 | 検知し警報、ﾗｲ | ライン停止確認 |  |  | 始動時 | 印刷 | 印刷工程 | [13 empty] | ○ |  | 印刷
|  |  |  | Wｼｰﾄ検知器 | 作動確認 | ﾝ停止、自動排 | ｼｰﾄによる排出動 |  |  | 始動時 |  | 検査ﾃﾞｰﾀｼｰﾄ
[6 empty] | 出されること． | 作確認。 |  |  | 切替時 |  | ｴﾝﾄﾞ検査ﾃﾞｰﾀｰｼｰﾄ
|  |  |  | ﾌﾛｰﾁｪｯｶｰ |  |  | エラー表示点灯確認
|  |  | 乾燥 | オーブン | 焼付温度 | 焼付温度ｾｯﾄ基準 | 指示計セット |  |  | 始動時 | 印刷 | 印刷工程 | [13 empty] | ○ |  | 〃 | 別口
[6 empty] | 印刷･ﾆｽ引きｶｰﾄﾞ |  |  |  | 切替時 |  | 検査ﾃﾞｰﾀｼｰﾄ
[5 empty] | オーブン温度 | 焼付温度ｾｯﾄ基準 | 自動記録計 |  |  |  | 印刷 | 自動記録ﾁｬｰﾄ
印刷･ﾆｽ引きｶｰﾄﾞ
|  |  | 乾燥 | ＵＶキュアー | ＵＶ灯点灯確認 | 点灯している事 | 目視 |  |  | 始動時 | 印刷
6 |  | 外面減摩剤 | 減摩剤塗布 | 塗装機 | 配合比 | 減摩剤塗布 | 現品票確認 |  |  | 始動時 | 印刷 | ｼﾘｺﾝ工程 | [13 empty] | ○ |  | 印刷 | 別口 | 減摩剤塗布作業
[6 empty] | 規格 |  |  |  | 切替時 |  | ﾃﾞｰﾀｰｼｰﾄ | [17 empty] | 手順書
[14 empty] | 塗布量 |  | 塗布量管理基準 |  | テストピース天秤 |  | １回／２Ｈ、配合比変更時
[5 empty] | 回転数 | ９０回転 | ﾒｰﾀｰ確認 |  |  | 始動時 | 印刷 |  | 〃 | [12 empty] | ○ |  | 印刷
[5 empty] | 外観 | [8 empty] | 裏廻り |  | ない事 |  | 目視 |  | １回／１Ｈ |  |  | 印刷 | ｼﾘｺｰﾝ工程ﾃﾞｰﾀｰｼｰﾄ |  | ○ |  | 印刷 | 別口
[14 empty] | 乾燥状態 | (乾燥) | 乾いている事 |  |  |  | 切替時 |  |  |  | ※ 特性名（）内の表記で
[14 empty] | キズ |  | 目立たない事 | [7 empty] | ﾁｪｯｸｼｰﾄに記載。
[14 empty] | 板曲がり | （板曲） | ない事
[14 empty] | 汚れ | （内外） | 目立たない事
|  |  |  | Wｼｰﾄ検知器 | 検知器の検知 | 検知し自動停止 | 検知確認 |  |  | 始動時 | 印刷 | ｼﾘｺﾝ工程
[5 empty] | 作動確認 | すること |  |  |  | 切替時 |  | ﾃﾞｰﾀｰｼｰﾄ
|  |  | 乾燥 | オーブン | ｵｰﾌﾞﾝ温度 | ５５℃以上 | 指示計確認 |  |  | 始動時 | 印刷 |  | 〃 | オーブン温度 |  |  |  | 温度計 |  | １回／２Ｈ |  |  | 印刷 | シリコン工程データシート |  | ○ |  | 印刷 | 別口
7 |  | 切断 | 切断 |  | 外観 | [8 empty] | 断線 |  | ない事 |  | 目視 |  | １回／１Ｈ |  |  | 印刷 | 切断工程データシート |  | ○ |  | 〃 | 〃 | 切断作業手順書
[14 empty] | キズ |  | 目立たない事
[14 empty] | 板曲がり |  | ない事
[14 empty] | バリ |  | 目立たない事
[14 empty] | 内面汚れ（内面） |  | 目立たない事
[14 empty] | 外面汚れ（外面） |  | 目立たない事
|  |  |  | 逆板検知器 | 検知器の検知 | 検知し警報、ラ | 検知、停止の確認 |  |  | １回/４Ｈ | 印刷 | 切断工程 | [13 empty] | ○ |  | 印刷 |  |  |  | 5
|  |  |  | ﾔﾚ板検知器 | 作動確認 | イン停止するこ |  |  |  | 切替時 |  | ﾃﾞｰﾀｼｰﾄ
|  |  |  | Wｼｰﾄ検知器 |  | と
断線検知器
8 |  | プレス | シェル成型 | MUBｵｰﾄﾌﾟﾚｽ | プレス不良 | ｶｯﾄｴｯｼﾞに | 拡大鏡 |  |  | 始動時 | 製造 | [11 empty] | 製造 | 作業状況報告書 |  | ○ |  | 製造 |  | ｱﾙﾐﾀﾞｽﾄ作業標準 |  | 1
[6 empty] | ﾊﾞﾘの無い事 |  |  |  | 型替毎
[5 empty] | マーク合せ | 0.5mm以内 | ｽｸﾗｯﾌﾟで確認 |  |  | 梱包毎 | 製造 | 現品表 | [13 empty] | ○ |  | 製造 |  |  |  | 5
|  |  |  | 接触式ﾏｰｸ | 通電 | 通電有・無 | ｱﾙﾐ接触でﾁｪｯｸ |  |  | 1回/4H | 製造 | ﾌﾟﾚｽﾄﾗﾌﾞﾙ | [15 empty] | 製造 |  | ﾌﾟﾚｽ作業 作業標準 |  | 1
|  |  |  | 検知 | [7 empty] | ﾁｪｯｸｼｰﾄ
|  |  |  | 光電管式 | ﾁｪｯｸﾏｰｸ | ﾁｪｯｸﾏｰｸ以外 | ﾁｪｯｸﾏｰｸの位置と |  |  | 〃 | 製造 |  | 〃 | [12 empty] | ○ |  | 製造 |  | 〃 |  | 1
|  |  |  | マーク検知器 | 電圧値 | で電圧値が | ﾍﾞｰｽの電圧値で
[6 empty] | 設定値以上 | 確認
|  |  |  | ﾘﾝｸﾞ噛み | ﾘﾝｸﾞ噛み検知 |  | 打ち抜き確認 |  |  | 〃 | 製造 |  | 〃 | [12 empty] | ○ |  | 製造 |  |  |  | 1
検知器
9 |  | ローリング | ﾊﾟｰﾌｫﾚｰｼｮﾝ | ｴｲﾄｽﾋﾟﾝﾄﾞﾙ | [21 empty] | ○ |  | 製造 |  |  |  | 1
|  |  |  | ｼﾞｬﾑ接触検知器 | 作動確認 | 作動する事 | ｱﾙﾐ板をはさめて |  |  | １回/日 | 製造 | 作業状況 | [17 empty] | ﾛｰﾘﾝｸﾞﾏｼｰﾝ操作
[9 empty] | 確認 |  |  |  | 報告書 | [17 empty] | 作業標準
|  |  | 工程検査 | ノギス | 日常点検 | 異常の無い事 | 作動及び0点確認 |  |  | 1回/日 | 製造 | 計測器日常 |  | 全高 |  | PE-M製品寸法・機能 |  | ノギス |  | １回／日 |  | 各型 ｎ＝１ | 製造 | 成型工程寸法 |  | ○ |  | 製造 | 別口 | 工程検査 |  | 1
[13 empty] | 点検表 | 外径 |  | 特性製品規格による |  | 〃 |  | 〃 |  | 〃 | 〃 | ﾁｪｯｸｼｰﾄ |  | ○ |  | 〃 | 〃 | 漏光検査手順
|  |  |  | NOGOｹﾞｰｼﾞ | 〃 | 〃 | 外観確認 |  |  | １回/週 | 製造 |  | 〃 | ミシン部内径 |  |  |  | ＮＯＧＯゲージ |  | １回／週 |  | 各型 ｎ＝１ | 〃 | 〃 |  | ○ |  | 〃 | 〃 | はさみ切り検査
[14 empty] | スカート内径 |  |  |  | 〃 |  | 〃 |  | 〃 | 〃 | 〃 |  | ○ |  | 〃 | 〃 | ｽﾌﾟﾘｯﾄ破壊検査
[14 empty] | ミシン部高さ |  |  |  | 〃 |  | 〃 |  | 〃 | 〃 | 〃 |  | ○ |  | 〃 | 〃 |  | 作業標準
[14 empty] | グルーブ内径 |  |  |  | 〃 |  | 〃 |  | 〃 | 〃 | 〃 |  | ○ |  | 〃 | 〃
|  |  |  | 読み取り顕微鏡 | 〃 | 〃 | 作動及び0点確認 |  |  | 〃 | 製造 |  | 〃 | ブリッジ幅 |  |  |  | 読み取り顕微鏡 |  | 〃 |  | ｎ＝１ | 〃 | 〃 |  | ○ |  | 〃 | 〃 |  |  | 5
|  |  |  | ﾌﾞﾘｯｼﾞﾃｽﾀｰ | 〃 | 〃 |  | 〃 |  | 〃 | 製造 |  | 〃 | ブリッジ強度 |  |  |  | ブリッジテスター |  | １回／週 |  | 各型 ｎ＝１ | 〃 | ﾌﾞﾘｯｼﾞ強度検査表 |  | ○ |  | 〃 | 〃
|  |  |  | ﾐｭｰﾁｪｯｶｰ | 日常点検 | 異常の無い事 | 作動確認 |  |  | 1回/日 | 製造 |  | 〃 | スプリット深さ |  |  |  | ミューチェッカー |  | １回／日 |  | 各型 ｎ＝１ | 〃 | パソコン入力 |  | ○ |  | 〃 | 〃
[5 empty] | スプリット | [5 empty] | 製造 |  |  | ブラインド |  | 無い事 |  | 目視・ペンライト |  | １回／２Ｈ |  | 各型 ｎ＝１ | 〃 | 抜取ﾁｪｯｸｼｰﾄ |  | ○ |  | 〃 | 〃
[5 empty] | 破壊検査 | [8 empty] | スプリット切れ |  | 良品な事 |  | 〃 |  | １回／１Ｈ |  | 各型 ｎ＝１ | 〃 | 〃 |  | ○ |  | 〃 | 〃
10 |  | モールド工程 | ＰＥモールド | Ｐ－２機 | 樹脂ロット | ライナー材 | スッテカーの確認 |  |  | 投入時 | 製造 | 樹脂投入記録 |  | 異物、臭気 |  | 無い事 |  | 目視、臭 |  | 投入毎 |  |  | 〃 | 樹脂投入記録用紙 |  | ○ |  | 〃 | 〃
[5 empty] | 電圧，電流 |  | 数値確認 |  |  | 1回/2Ｈ |  | モールド工程 | [13 empty] | ○ |  | 製造
[5 empty] | ＩＮＤ出力 | [6 empty] | ﾁｪｯｸｼｰﾄ
アンビル温度
回転
樹脂温
|  |  | 工程検査 | 天秤 | 日常点検 | 異常の無い事 | 作動及び0点確認 |  |  | 1回/日 | 製造 | 計測器日常 |  | ＰＥ塗布量 |  | PE-M製品寸法・機能 |  | 天秤 |  | １回／２Ｈ |  | ｎ＝２ | 製造 | パソコン入力 |  | ○ |  | 製造 | 別口 | 工程検査作業標準
|  |  |  | ｲﾝｼﾞｹﾞｰﾀｰ | [8 empty] | 点検表 | パネル厚 |  | 特性製品規格による |  | インジケーター |  | 〃 |  | ｎ＝２ | 〃 | 〃 |  | ○ |  | 〃 | 〃
|  |  |  | 引っ張り試験器 | [9 empty] | 接着力 |  |  |  | 引っ張り試験器 |  | 〃 |  | ｎ＝２ | 〃 | ﾓｰﾙﾄﾞ工程ｼｰﾄ |  | ○ |  | 〃 | 〃 | 〃
|  |  |  | ﾌﾞﾘｯｼﾞﾃｽﾀｰ | [9 empty] | ※2ﾌﾞﾘｯｼﾞ強度 |  | 製品仕様書 |  | ﾌﾞﾘｯｼﾞﾃｽﾀｰ |  | １回／８Ｈ |  | 各型 ｎ＝１ | 〃 | パソコン入力 |  | ○ |  | 〃 | 〃 | 〃 |  | 2
[5 empty] | プロファイル | 製造指図書 |  |  |  | 切替時 | 製造 | 切替点検 | [13 empty] | ○ |  | 〃 |  | 切替作業 | 作業標準
[5 empty] | ＰＥ材 | 〃 |  |  |  | 〃 | 製造 | ﾁｪｸｼｰﾄ | [13 empty] | ○ |  | 〃 |  | 〃
[5 empty] | 抜き取り検査 | [5 empty] | 製造 |  |  | 外観検査 |  | 外観不良項目及び |  | 拡大鏡 |  | 各型１回／２Ｈ |  | ｎ＝５０ | 製造 | 抜取ﾁｪｯｸｼｰﾄ |  | ○ |  | 〃 | 別口
判定基準による
|  |  | 機能特性検査 | トルク測定器 | 日常点検 | 異常の無い事 | 作動及び0点確認 |  |  |  | 製造 | 計測器日常 |  | トルク |  |  |  | トルク測定器 |  | １回／日 |  | ｎ＝５ | 〃 | パソコン入力 |  | ○ |  | 〃 | 〃 | 工程検査作業標準
[13 empty] | 点検表 | 開栓性 |  | 良好な事 |  | シーリングマシーン |  | １回／日 |  | 各型ｎ＝１ | 〃 | ｼｰﾘﾝｸﾞ手切れ防止 |  | ○ |  | 〃 | 〃 |  |  | 4
官能検査表
11 |  | 自動検査 | 自動内面検査 | 検査カメラ | スカートシワ | 排出する事 | 点検用キャップ |  |  | 1回/4H | 製造 | 自動検査機 |  | スカートシワ |  | 外観不良項目及び |  | 自動検査機で排出した |  | １回／１Ｈ |  |  | 〃 | 自動検査機 |  | ○ |  | 〃 | 〃 | 検査機点検用基準ｷｬｯﾌﾟ
[5 empty] | スカート欠け | [6 empty] | ﾁｪｯｸｼｰﾄ |  | スカート欠け |  | 判定基準による |  | キャップを目視で確認する | [5 empty] | ﾁｪｯｸｼｰﾄ | [5 empty] | 作成及び点検。
[5 empty] | ｼｮｰﾄﾓｰﾙﾄﾞ | [8 empty] | ｼｮｰﾄﾓｰﾙﾄﾞ
[5 empty] | 内汚れ | [8 empty] | 内汚れ | [15 empty] | 自動検査機
[5 empty] | 空缶 | [8 empty] | 空缶 | [16 empty] | 作業標準
[5 empty] | 側面穴あき | [8 empty] | 側面穴あき
[5 empty] | (※ｽｶｰﾄまくれ) | [8 empty] | (※ｽｶｰﾄまくれ)
12 |  | 検品工程 | ｺﾝﾍﾞｱｰ清掃 | コンベアー |  | 清潔である事 | アルコールで清掃 |  |  | 始動時 | 製造 | ｻﾆﾃｰｼｮﾝﾁｪｯｸｼｰﾄ | [13 empty] | ○ |  | 製造
|  |  | 検品 |  | 手で取った |  | 巡視検査 |  |  |  | 〃 |  |  | 外観検査 |  | 外観不良項目及び |  | 目視 |  |  |  |  | 製造 | 検品工程品質 |  | ○ |  | 〃 | 別口 | 検品作業 | 作業標準
[5 empty] | ｷｬｯﾌﾟは廃棄 | [10 empty] | 判定基準による | [7 empty] | ﾁｪｯｸｼｰﾄ
|  |  | 異種キャップ | 異種検知器 | 異種キャップ |  | 切替前製品 |  |  | 1回／日 | 〃 | 異種検知器 | [13 empty] | ○ |  | 〃
|  |  | 検知 | [6 empty] | 切替時 |  | チェックシート
|  |  | 最終検査 |  |  |  | スタート時 |  |  | 1回/1ﾛｯﾄ |  |  |  | 外観検査 |  | 外観不良項目及び |  | 目視 |  | 10,000ヶ以上 |  |  | 製造 | 最終検査表 |  | ○ |  | 〃 | 別口 | 最終検査 | 作業標準
判定基準による
13 |  | 計数 | 製品の計数 | カウンター | ｶｳﾝﾀｰのﾁｪｯｸ | 入り数セット | 目視 |  |  | ｵｰﾀﾞｰ毎 | 〃 | 切替点検 | [5 empty] | 目視 |  | １回／日 |  |  | 製造 | 連番･包装仕様確認 |  | ○ |  | 〃 | 〃 | 計数包装作業
[6 empty] | の確認 | [6 empty] | ﾁｪｯｸｼｰﾄ | [10 empty] | チェックシート | [6 empty] | 作業標準
|  |  |  | ステッカー | ｽﾃｯｶｰ照合 | 当該品のｽﾃｯｶｰ | 製造指図書 |  |  | ｵｰﾀﾞｰ毎 | 〃 |  | 〃 | ポリ袋の破れ |  | ないこと |  | 目視 |  | 投入時 |  |  | 〃 | 包装材・ロット |  | ○ |  | 〃 | 〃 | 包装材確認
[6 empty] | である事 | [7 empty] | カートン汚れ | [9 empty] | 管理チェックシート | [6 empty] | 作業標準
貼合不良
14 |  | 梱包 | 梱包 | ｶｰﾄﾝｼｰﾗｰ | 水テープ | 正しく貼れて | 目視 |  |  | 1回／日 | 〃 | カートンシーラー | [13 empty] | ○ |  | 〃 |  | ｶｰﾄﾝｼｰﾗｰ操作
[6 empty] | いる事 | [5 empty] | チェックシート | [18 empty] | 作業標準
15 |  | 強制ｴｰｼﾞﾝｸﾞ |  | ｴｰｼﾞﾝｸﾞﾙｰﾑ | 指示温度 | 規定値 | 目視 |  |  | １回 | [15 empty] | ○ |  | 物流 |  | ｴｰｼﾞﾝｸﾞ処理基準
※３ |  |  |  |  | 加温時間 | 規定値 | 時計 | [18 empty] | ○ |  | 〃 |  | ｴｰｼﾞﾝｸﾞ管理基準
16 |  | 一時保管 | パレット積 | 倉庫 | 保管 | 異臭 | 樹脂パレット使用 | [12 empty] | 目視 |  |  | 物流 |  |  | ○ |  | 〃 | 別口
17 |  | 出荷 | 出荷 | ﾌｫｰｸﾘﾌﾄ | 荷扱い | 指定運送業者 | 教育指導 |  |  | 1回／年 |  |  |  | 荷扱い |  | 丁寧に扱う |  | 投げない，落とさない | [6 empty] | ○
[5 empty] | ｶｰﾄﾝｹｰｽ落下 | 荷扱い注意 | 目視 |  |  | ｹｰｽ毎 |  |  |  | ケース落下 |  | 投げない |  | 目視 |  | ケース毎 |  |  | 〃 | 事故報告書 |  | ○ |  | 〃 | 別口
[6 empty] | 投げない事 | [9 empty] | 落とさない
[14 empty] | ステッカーの |  | ｽﾃｯｶｰと出荷伝票 |  | 〃 |  | 〃 |  |  | 〃 | 〃 |  | ○ |  | 〃 | 〃
[14 empty] | 照合 |  | 照合
[14 empty] | 外観 |  | ほこり，汚れ，キズ |  | 〃 |  | 〃 |  |  | 〃 | 〃 |  | ○ |  | 〃 | 〃
の無い事
| 特記事項： | [13 empty] | 制定 | 2001年 5月15日
|  | ※ スカートまくれ ３８ＰＥ－Ｍ（ＰＰ－Ｍ） ＰＰキャップのみ | [9 empty] | 品質管理課 |  |  | 改No | 改訂日 |  |  | 改訂理由
|  | ※２ ﾌﾞﾘｯｼﾞ強度は３８ＰＥ－ＭＣＡＮＨ，ＣＢＦのみ | [8 empty] | 承認 |  | 確認 | 作成 | 1 | 2001年12月 17日 |  | "1 ８・プレス，９・ローリング工程点検・監視項目変更
|  | ※３ 指定製品のみ | [12 empty] | 2 | 2002年 5月 20日 |  | "2 ３８ＰＥ－ＭＣＡＮ ブリッジ強度追加
[15 empty] | 3 | 2006年 10月 31日 |  | "3 印刷工程の外観の工程検査項目追加。
[15 empty] | 4 | 2009年 8月 28日 |  | "4 10.モールド工程の開栓性確認頻度を１回／４Ｈ→1回／日へ変更した。
[15 empty] | 5 | 2010年 6月 1日 |  | "5 切断のﾏｰｸ検知器削除、ﾌﾟﾚｽのﾏｰｸ合わせ記録を「ﾌﾟﾚｽﾄﾗﾌﾞﾙﾁｪｯｸｼｰﾄ」→「現品表」へ変更、ﾛｰﾘﾝｸﾞの工程検査にﾌﾞﾘｯｼﾞ幅の測定追加
年 月 日
旧版

## A(改訂)
文 書 番 号 | [11 empty] | 製品種 |  | ＰＥ－Ｍ（ＰＰ－Ｍ）ＰＰキャップ | [11 empty] | 日本クロージャー株式会社
QMS751-S01-PP1 |  |  |  |  | Ｑ Ｃ 工 程 表 | [20 empty] | 石岡工場
工 程 |  |  |  |  | 点 検 ・ 監 視 | [6 empty] | 品 質 特 性 | [7 empty] | 管理 責任者 |  |  | 異常処置 |  | 関係標準類 | 改
工程順 | 工程記号 | 工程名称 | 作業内容 | 設備装置 | 項目名 (点検項目) | 基準値 | 管 理 方 法 |  |  |  |  | 特性名 |  | 製品規格 | 管 理 方 法 | [10 empty] | 訂
[7 empty] | 方法 | 頻度 | 担当 | 記録 |  |  |  |  | 方法 (測定器具） | 日常ｏｒ受入時 |  |  | 記録 | 課長 | リーダー | 作業者 | 担当 | 方法 |  | No
[16 empty] | 抜取数・頻度 |  | 担当
1 |  | ｱﾙﾐ入荷 | 受入検査 |  | 荷姿 | 外観異常有無 | 目視 | 入荷毎 | 物流 | 納入伝票 |  | 納入規格書による |  | 納入規格書による | ﾒｰｶｰ検査成績書確認 | 入荷毎 |  | 品管 | ﾒｰｶｰ検査成績書 |  |  | ○ | 企画 ・ 品管 | 不適合品 管理規定 ・ ﾒｰｶｰ折衝 | 検査規定
[5 empty] | ﾒｰｶｰ検査表 | 納入規格 | 規格と照合 | [17 empty] | 受入検査規定 | 8
2 |  | ﾗｲﾅｰ材入荷 | 受入検査 |  | ｸﾞﾚｰﾄﾞ名 | 納入仕様書 | ｽﾃｯｶｰ確認 | 入荷毎 | 物流 | 納入伝票 |  | 納入仕様書による |  | 納入規格書による | ﾒｰｶｰ検査成績書確認 | 入荷毎 |  | 品管 | ﾒｰｶｰ検査成績書 |  |  | ○ |  |  | 検査規定
[19 empty] | 〃 | [5 empty] | 受入検査規定 | 8
3 |  | 材料投入 | ｱﾙﾐの投入 |  | 品名 | 納入仕様書 | ﾗﾍﾞﾙ確認 | 投入毎 | 物流 | 現品票添付 |  | 外観不良 |  | 不良の無い事 | 目視 | 開梱毎 |  | 物流 | ﾗﾍﾞﾙに記録 |  |  | ○ |  |  | 納入仕様書
臭
|  |  | ﾗｲﾅｰ材の投入 | ﾗｲﾅｰ材供給ﾀﾝｸ | ｸﾞﾚｰﾄﾞ名 | 納入仕様書 | ﾗﾍﾞﾙ確認 | 投入毎 | 製造 | 材料投入記録 |  | 異物 |  | 無いこと | 目視 | 投入毎 |  | 製造 | 材料投入記録 |  |  | ○ |  |  | 納入仕様書
[12 empty] | 臭気 |  |  | 臭
|  |  | 塗料の投入 |  | 品名 | 納入仕様書 | ﾗﾍﾞﾙ確認 | 投入毎 | 印刷 | 塗装・印刷工程 |  | 外観不良 |  | 不具合の無い事 | 目視 | 投入毎 |  | 印刷 | 塗装・印刷工程 |  |  | ○ |  |  | 納入仕様書
[10 empty] | 検査ﾃﾞｰﾀｼｰﾄ | [8 empty] | 検査ﾃﾞｰﾀｼｰﾄ
[10 empty] | 塗料ロットを記入 | [8 empty] | 異常無き場合”合”記載
4 |  | 塗装 | ニス塗装 | 塗装機 | 回転数 | 100回転 | ﾒｰﾀｰ確認 | 始動時 | 印刷 | 塗装工程 | [10 empty] | ○ |  | 印刷 | 不適合品 管理規定 | ﾆｽ引き作業手順書
検査ﾃﾞｰﾀｼｰﾄ
[5 empty] | 外観 | [6 empty] | 塗布量 |  | 印刷、ﾆｽ引きｶｰﾄﾞ | 精密天秤 | １回／１Ｈ |  | 印刷 | 塗装工程検査ﾃﾞｰﾀｼｰﾄ |  | ○ |  |  |  | ｴﾝﾄﾞ作業標準
[14 empty] | による | ﾃｽﾄﾋﾟｰｽ(10×10ｃmｱﾙﾐｼｰﾄ)
[12 empty] | 色調 |  | 標準見本との差が | 目視 | １枚以上／１梱包 |  | 印刷 | 塗装工程検査ﾃﾞｰﾀｼｰﾄ |  | ○
[12 empty] | （金ﾆｽ、ｸﾘｰﾑ |  | 無い事 |  | ※ ｴﾝﾄﾞでの抜き取り検査は |  |  | エンド検査ﾃﾞｰﾀ-ｼｰﾄ
[12 empty] | ｺｰﾁﾝｸﾞのみ） |  |  |  | １回以上／１Ｈ
[12 empty] | 裏廻り |  | ないこと | 目視 | １枚以上／１梱包 |  | 印刷 | 塗装工程検査ﾃﾞｰﾀｼｰﾄ |  | ○
[12 empty] | ﾋﾟﾝﾎｰﾙ |  |  |  | ※ ｴﾝﾄﾞでの抜き取り検査は |  |  | エンド検査ﾃﾞｰﾀ-ｼｰﾄ
[12 empty] | ﾆｽ切れ、ﾌﾗｯｼﾝｸﾞ |  |  |  | １回以上／１Ｈ
|  |  |  | ﾀｲﾐﾝｸﾞ検知器 | 検知器の検知 | 検知し警報、 | ﾃｽﾄﾋﾟｰｽによる | 始動時 | 印刷 | 塗装工程 | [10 empty] | ○
|  |  |  | 板重り検知器 | 作動確認 | ﾗｲﾝ停止、自動 | 停止、排出確認 |  |  | 検査ﾃﾞｰﾀｼｰﾄ
|  |  |  | Ｗｼｰﾄ検知器 |  | 排出されること |  | 始動時 |  | ｴﾝﾄﾞ検査ﾃﾞｰﾀｰｼｰﾄ
|  |  |  | ﾌﾛｰﾁｪｯｶｰ |  |  | ｴﾗｰ表示点灯確認 | 切替時
|  |  | 乾燥 | ｵｰﾌﾞﾝ | 焼付温度 | 焼付温度ｾｯﾄ基準 | 指示計ｾｯﾄ | 始動時 | 印刷 | 塗装工程 | [10 empty] | ○
[6 empty] | 印刷･ﾆｽ引きｶｰﾄﾞ | 焼付温度記録 | 切替時 |  | 検査ﾃﾞｰﾀｼｰﾄ
[5 empty] | ｵｰﾌﾞﾝ温度 | 焼付温度ｾｯﾄ基準 | 自動記録計 |  | 印刷 | 自動記録ﾁｬｰﾄ | [10 empty] | ○
印刷･ﾆｽ引きｶｰﾄﾞ
5 |  | 印刷 | 印刷 | 輸転機 | 回転数 | M-1 98回転 | ﾒｰﾀｰ確認 | 始動時 | 印刷 | 印刷工程 | [10 empty] | ○ |  | 印刷 | 不適合品 管理規定 | 印刷作業手順
[6 empty] | M-2 85回転 |  | 切替時 |  | 検査ﾃﾞｰﾀｼｰﾄ | [14 empty] | 作業標準
M-3 100回転
|  |  |  | 校正 | ｽｹｯﾁ№ | 一致すること | 印刷ﾆｽ引きｶｰﾄﾞと照合 | 始動時 | 印刷 | 印刷ﾆｽ引きｶｰﾄﾞ | [10 empty] | ○ |  |  |  | ｴﾝﾄﾞ作業標準
[5 empty] | 色相 | 一致すること | 印刷ﾆｽ引きｶｰﾄﾞと照合 | 切替時
[5 empty] | 見当合せ | ズレていないこと | ゲージを使用
[5 empty] | 版傷、汚れ、文字欠け | ない事 | 目視
[5 empty] | 製造指図書No | 一致すること | 印刷ﾆｽ引きｶｰﾄﾞと照合
[5 empty] | 材料、現品票 | 一致すること | 検定表、ﾆｽ引きｶｰﾄﾞと照合
|  |  |  | ｲﾝｸｼｯｸﾈｽｹﾞｰｼﾞ | 膜厚 | 差の無い事 | 基準器測定結果との照合 | 1回/年 | 印刷 | 設備変更等ﾁｪｯｸｼｰﾄ |  | 盛り量 |  | 工程管理基準 | ｲﾝｸｼｯｸﾈｽｹﾞｰｼﾞ | 切替時 |  | 印刷 | 印刷工程検査ﾃﾞｰﾀｼｰﾄ | [6 empty] | 9
|  |  | 工程検査 |  | 外観 | [6 empty] | ﾂﾔﾆｽ塗布量 |  | 印刷、ﾆｽ引きｶｰﾄﾞ | 精密天秤 | １回／１Ｈ |  | 印刷 | 印刷工程検査ﾃﾞｰﾀｼｰﾄ |  | ○
[12 empty] | （WET印刷のみ） |  | による | ﾃｽﾄﾋﾟｰｽ(10×10ｃmｱﾙﾐｼｰﾄ)
[12 empty] | 色調 |  | 標準見本と差が | 目視 | １枚以上／１梱包 |  | 印刷 | 印刷工程検査ﾃﾞｰﾀｼｰﾄ |  | ○
[14 empty] | 無い事 |  | ※ ｴﾝﾄﾞでの抜き取り検査は |  |  | ｴﾝﾄﾞ検査ﾃﾞｰﾀ-ｼｰﾄ
１回以上／１Ｈ
[12 empty] | 画線不良 |  | 目立たない事 | 〃 | １枚以上／１梱包 |  | 印刷 | 印刷工程検査ﾃﾞｰﾀｼｰﾄ |  | ○ |  |  |  |  | 3
[12 empty] | 見当ｽﾞﾚ |  |  |  | ｱﾌﾞﾚｰｼﾞｮﾝはｴﾝﾄﾞ検査のみ |  |  | ｴﾝﾄﾞ検査ﾃﾞｰﾀ-ｼｰﾄ
[12 empty] | 異物付着 |  |  |  | ※ ｴﾝﾄﾞでの抜き取り検査は
[12 empty] | ﾋﾟﾝﾎｰﾙ |  |  |  | １回以上／１Ｈ
ﾌﾗｯｼﾝｸﾞ
ﾆｽ切れ
裏まわり
内外ｷｽﾞ
ｱﾌﾞﾚｰｼﾞｮﾝ
板曲がり
|  |  |  | 見当ｽﾞﾚ検知器 | 斜め板,曲がり | 検知し自動 | 見当ズレ検知器 | 始動時 | 印刷 | 印刷工程 | [10 empty] | ○
[5 empty] | 板の排出 | 排出する事 | 設定 | 切替時 |  | 検査ﾃﾞｰﾀｼｰﾄ
|  |  |  | 板重り検知器 | 検知器の検知 | 検知し警報、 | ﾗｲﾝ停止確認 | 始動時 | 印刷 | 印刷工程 | [10 empty] | ○
|  |  |  | Wｼｰﾄ検知器 | 作動確認 | ﾗｲﾝ停止、自動 | ｼｰﾄによる排出 | 始動時 |  | 検査ﾃﾞｰﾀｼｰﾄ
[6 empty] | 排出されること | 動作確認 | 切替時 |  | ｴﾝﾄﾞ検査ﾃﾞｰﾀｰｼｰﾄ
|  |  |  | ﾌﾛｰﾁｪｯｶｰ |  |  | ｴﾗｰ表示点灯確認
|  |  | 乾燥 | ｵｰﾌﾞﾝ | 焼付温度 | 焼付温度ｾｯﾄ基準 | 指示計セット | 始動時 | 印刷 | 印刷工程 | [10 empty] | ○
[6 empty] | 印刷･ﾆｽ引きｶｰﾄﾞ |  | 切替時 |  | 検査ﾃﾞｰﾀｼｰﾄ
[5 empty] | ｵｰﾌﾞﾝ温度 | 焼付温度ｾｯﾄ基準 | 自動記録計 |  | 印刷 | 自動記録ﾁｬｰﾄ | [10 empty] | ○
印刷･ﾆｽ引きｶｰﾄﾞ
|  |  | 乾燥 | ＵＶｷｭｱｰ | ＵＶ灯点灯確認 | 点灯している事 | 目視 | 始動時 | 印刷 | [11 empty] | ○
6 |  | 外面減摩剤 | 減摩剤塗布 | 塗装機 | 配合比 | 減摩剤塗布 | 現品票確認 | 始動時 | 印刷 | ｼﾘｺﾝ工程 |  | 塗布量 |  | 塗布量管理基準 | 精密天秤 | １回／２Ｈ、配合比変更時 |  | 印刷 | ｼﾘｺﾝ工程ﾃﾞｰﾀｼｰﾄ |  | ○ |  | 印刷 | 不適合品 管理規定 | 減摩剤塗布作業 | 9
|  | ※ﾉｰｼﾘｺﾝ |  |  |  | 規格 |  | 切替時 |  | ﾃﾞｰﾀｼｰﾄ |  |  |  |  | ﾃｽﾄﾋﾟｰｽ(10×10ｃmｱﾙﾐｼｰﾄ) | [9 empty] | 手順書
製品を除く
[5 empty] | 回転数 | ９０回転 | ﾒｰﾀｰ確認 | 始動時 | [16 empty] | 減摩剤塗布基準
[5 empty] | 外観 | [6 empty] | 裏廻り |  | ない事 | 目視 | １回／１Ｈ |  | 印刷 | ｼﾘｺﾝ工程ﾃﾞｰﾀｼｰﾄ |  | ○
[12 empty] | 乾燥状態 | (乾燥) | 乾いている事 |  | 切替時 |  |  | ※ 特性名（）内の表記で
[12 empty] | キズ |  | 目立たない事 |  |  |  |  | ﾁｪｯｸｼｰﾄに記載。
[12 empty] | 板曲がり | （板曲） | ない事
[12 empty] | 汚れ | （内外） | 目立たない事
|  |  |  | Wｼｰﾄ検知器 | 検知器の検知 | 検知し自動停止 | 検知確認 | 始動時 | 印刷 | ｼﾘｺﾝ工程 | [10 empty] | ○
[5 empty] | 作動確認 | すること |  | 切替時 |  | ﾃﾞｰﾀｼｰﾄ
|  |  | 乾燥 | ｵｰﾌﾞﾝ | ｵｰﾌﾞﾝ温度 | ５５℃以上 | 指示計確認 | 始動時 | 印刷 |  |  | オーブン温度 |  |  | 温度計 | １回／１Ｈ |  | 印刷 | ｼﾘｺﾝ工程ﾃﾞｰﾀｼｰﾄ |  | ○
7 |  | 切断 | 切断 |  | 外観 | [6 empty] | 断線 |  | ない事 | 目視 | １回／１Ｈ |  | 印刷 | 切断工程ﾃﾞｰﾀｼｰﾄ |  | ○ |  | 印刷 | 不適合品 管理規定 | 切断作業手順書
[12 empty] | キズ |  | 目立たない事
[12 empty] | 板曲がり |  | ない事
[12 empty] | バリ |  | 目立たない事
[12 empty] | 内面汚れ（内面） |  | 目立たない事
[12 empty] | 外面汚れ（外面） |  | 目立たない事
|  |  |  | 逆板検知器 | 検知器の検知 | 検知し警報、 | 検知、停止の確認 | １回/４Ｈ | 印刷 | 切断工程 | [10 empty] | ○ |  |  |  |  | 5
|  |  |  | ﾔﾚ板検知器 | 作動確認 | ﾗｲﾝ停止すること |  | 切替時 |  | ﾃﾞｰﾀｼｰﾄ
Wｼｰﾄ検知器
断線検知器
8 |  | ﾌﾟﾚｽ | ｼｪﾙ成形 | MUBｵｰﾄﾌﾟﾚｽ | ﾌﾟﾚｽ不良 | ｶｯﾄｴｯｼﾞに | 拡大鏡 | 始動時 | 製造 | [8 empty] | 製造 | 作業状況報告書 |  | ○ |  | 製造 | 不適合品 管理規定 | ｱﾙﾐﾀﾞｽﾄ管理 | 1
[6 empty] | ﾊﾞﾘの無い事 |  | 型替毎 | [16 empty] | 作業標準
[5 empty] | ﾏｰｸ合せ | 0.5mm以内 | ｽｸﾗｯﾌﾟで確認 | 梱包毎 | 製造 | 現品票 | [10 empty] | ○ |  |  |  |  | 5
|  |  |  | 接触式 | 通電 | 通電有・無 | ｱﾙﾐ接触でﾁｪｯｸ | 1回/4H | 製造 | ﾌﾟﾚｽﾄﾗﾌﾞﾙ ﾁｪｯｸｼｰﾄ | [14 empty] | ﾌﾟﾚｽ作業 作業標準 | 1
ﾏｰｸ検知器
|  |  |  | 光電管式 | ﾁｪｯｸﾏｰｸ | ﾁｪｯｸﾏｰｸ以外 | ﾁｪｯｸﾏｰｸの位置と | [13 empty] | ○ |  |  |  | ﾌﾟﾚｽ作業 作業標準 | 1
|  |  |  | ﾏｰｸ検知器 | 電圧値 | で電圧値が | ﾍﾞｰｽの電圧値で
[6 empty] | 設定値以上 | 確認
|  |  |  | ﾘﾝｸﾞ噛み | ﾘﾝｸﾞ噛み検知 |  | 打ち抜き確認 | [13 empty] | ○ |  |  |  |  | 1
検知器
9 |  | ﾛｰﾘﾝｸﾞ | ﾊﾟｰﾌｫﾚｰｼｮﾝ | ｴｲﾄｽﾋﾟﾝﾄﾞﾙ | [16 empty] | ○ |  | 製造 | 不適合品 管理規定 |  | 1
|  |  |  | ｼﾞｬﾑ接触検知器 | 作動確認 | 作動する事 | ｱﾙﾐ板を挟んで確認 | １回/日 | 製造 | 作業状況 | [14 empty] | ﾛｰﾘﾝｸﾞﾏｼｰﾝ操作
[10 empty] | 報告書 | [14 empty] | 作業標準
|  |  | 工程検査 | ﾉｷﾞｽ | 日常点検 | 異常の無い事 | 作動及び0点確認 | 1回/日 | 製造 | 計測器日常 |  | 全高 |  | 製品仕様書による | ﾉｷﾞｽ | １回／日 | 各型 ｎ＝１ | 製造 | 成型工程寸法 |  | ○ |  |  |  | 工程検査 | 1
[10 empty] | 点検表 |  | 外径 |  |  | 〃 | １回／日 | 〃 |  | 検査表 | [5 empty] | 漏光検査手順
|  |  |  | NOGOｹﾞｰｼﾞ | 日常点検 | 異常の無い事 | 外観確認 | １回/週 | 製造 | 計測器日常 |  | ﾐｼﾝ部内径 |  |  | NOGOｹﾞｰｼﾞ | １回／週 | 〃 | [7 empty] | はさみ切り検査
[10 empty] | 点検表 |  | ｽｶｰﾄ内径 |  |  | 〃 | １回／週 | 〃 | [7 empty] | ｽﾌﾟﾘｯﾄ破壊検査
[12 empty] | ﾐｼﾝ部高さ |  |  | 〃 | １回／２日 | 〃 | [7 empty] | 作業標準
[12 empty] | ｸﾞﾙｰﾌﾞ内径 |  |  | 〃 | １回／週 | 〃
|  |  |  | 読み取り顕微鏡 | 日常点検 | 異常の無い事 | 作動及び0点確認 | １回/週 | 製造 | 計測器日常 |  | ﾌﾞﾘｯｼﾞ幅 |  |  | 読み取り顕微鏡 | １回／週 | ｎ＝１ | [8 empty] | 5
|  |  |  | ﾌﾞﾘｯｼﾞﾃｽﾀｰ | 〃 | 〃 | 〃 | 〃 |  | 点検表 |  | ﾌﾞﾘｯｼﾞ強度 |  |  | ﾌﾞﾘｯｼﾞﾃｽﾀｰ | １回／日 | 各型 ｎ＝１ |  | ﾌﾞﾘｯｼﾞ強度検査表
|  |  |  | ﾐｭｰﾁｪｯｶｰ | 日常点検 | 異常の無い事 | 作動確認 | 1回/日 |  |  |  | ｽﾌﾟﾘｯﾄ深さ |  |  | ﾐｭｰﾁｪｯｶｰ | １回／４Ｈ | 〃 |  | SR検査表 | [6 empty] | 9
[5 empty] | ｽﾌﾟﾘｯﾄ |  |  |  | 製造 |  |  | ﾌﾞﾗｲﾝﾄﾞ |  | 無い事 | 目視・ﾍﾟﾝﾗｲﾄ | １回／２Ｈ | 〃 |  | 抜取ﾁｪｯｸｼｰﾄ
[5 empty] | 破壊検査 | [6 empty] | ｽﾌﾟﾘｯﾄ切れ |  | 無い事 | 〃 | １回／１Ｈ | 〃
10 |  | ﾓｰﾙﾄﾞ工程 | ﾓｰﾙﾄﾞ | ﾗｲﾅｰﾓｰﾙﾄﾞ機 | 樹脂ﾛｯﾄ | ﾗｲﾅｰ材 | ｽｯﾃｶｰの確認 | 投入時 | 製造 | 樹脂投入記録 |  | 異物、臭気 |  | 無い事 | 目視、臭 | 投入毎 |  | 製造 | 樹脂投入記録用紙 |  | ○ |  | 製造 | 不適合品 管理規定
[5 empty] | 電圧，電流 |  | 数値確認 | 1回/2Ｈ |  | ﾓｰﾙﾄﾞ工程 | [10 empty] | ○
[5 empty] | ＩＮＤ出力 |  |  |  |  | ﾁｪｯｸｼｰﾄ
ｱﾝﾋﾞﾙ温度
回転
樹脂温
|  |  | ﾘﾌﾟﾛ材投入 | 粉砕機 | ｶｯﾀｰ欠け | 無い事 | 目視 | 1回/日 | 製造 | ﾗｲﾅｰﾘﾌﾟﾛ |  | 異物 |  | 金属異物の無いこと | ﾏｸﾞﾈｯﾄｷｬｯﾁｬｰ | 1回/日 |  | 製造 | ﾗｲﾅｰﾘﾌﾟﾛ |  | 〇 |  |  |  | 粉砕機・自動計量 | 9
|  |  | （粉砕機設置 |  | ﾏｸﾞﾈｯﾄｷｬｯﾁｬｰ | 金属破片の無い事 | 目視 | 1回/日 |  |  | 混合機ﾁｪｯｸｼｰﾄ |  |  | 計量混合部に部品 | 目視 | 〃 |  |  | 混合機ﾁｪｯｸｼｰﾄ | [5 empty] | 混合機作業標準
|  |  | ﾗｲﾝのみ） | 自動計量混合機 | 混合重量比 | 製品仕様書による | 混合重量比の確認 | 1回/８Ｈ | 製造 |  |  |  |  | 外れの無いこと
[5 empty] | 計量重量点検 | 指示値 | 分銅 | 1回/年 | 工務 | 点検作業記録
|  |  | 工程検査 | 天秤 | 日常点検 | 異常の無い事 | 作動及び0点確認 | 1回/日 | 製造 | 計測器日常 |  | 塗布量 |  | 製品仕様書 | 天秤 | １回／２Ｈ | ｎ＝２ | 製造 | ﾓｰﾙﾄﾞ工程 |  | ○ |  |  |  | 工程検査作業標準
|  |  |  | ｲﾝｼﾞｹﾞｰﾀｰ | [5 empty] | 点検表 |  | パネル厚 |  |  | ｲﾝｼﾞｹｰﾀｰ | 〃 | ｎ＝２ | 〃 | ﾁｪｯｸｼｰﾄ
|  |  |  | 引っ張り試験器 | [7 empty] | 接着力 |  |  | 引っ張り試験器 | 〃 | ｎ＝２ | 〃
[5 empty] | ﾌﾟﾛﾌｧｲﾙ | 製造指図書 |  | 切替時 | 製造 | 切替点検 | [14 empty] | 切替作業作業標準
[5 empty] | ﾗｲﾅｰ材 | 〃 |  |  |  | ﾁｪｸｼｰﾄ
[5 empty] | 抜き取り検査 | [6 empty] | 外観検査 |  | 外観不良項目及び | 拡大鏡 | 各型１回／２Ｈ | ｎ＝５０ | 製造 | 抜取ﾁｪｯｸｼｰﾄ |  | ○
判定基準による
|  |  | 機能特性検査 | 開栓ﾄﾙｸ計 | 日常点検 | 異常の無い事 | 作動及び0点確認 | 1回/日 | 製造 | 計測器日常 |  | 開栓ﾄﾙｸ |  |  | 開栓ﾄﾙｸ計 | １回／日 | ｎ＝５ | 製造 | ﾏﾝﾓｽPC入力 |  | ○ |  |  |  | 工程検査作業標準
[10 empty] | 点検表 |  | 開栓性 |  | 良好な事 | ｼｰﾘﾝｸﾞﾏｼﾝ | １回／日 | 各型ｎ＝１ | 製造 | 開栓官能検査表 |  | ○ |  |  |  |  | 4
11 |  | 自動検査機 | 内外面検査 | 検査ｶﾒﾗ | ｽｶｰﾄｼﾜ | 排出する事 | 点検用ｷｬｯﾌﾟ | 始動時 | 製造 | 自動検査機 |  | ｽｶｰﾄｼﾜ |  | 外観不良項目及び | 自動検査機で排出した | １回／３０分 |  | 〃 | 自動検査機 |  | ○ |  | 製造 | 不適合品 管理規定 | 検査機点検用基準ｷｬｯﾌﾟ
[5 empty] | ｽｶｰﾄ欠け |  |  | 切替時 |  | ﾁｪｯｸｼｰﾄ |  | ｽｶｰﾄ欠け |  | 判定基準による | ｷｬｯﾌﾟを目視で確認する |  |  |  | ﾁｪｯｸｼｰﾄ | [5 empty] | 作成及び点検
[5 empty] | ｼｮｰﾄﾓｰﾙﾄﾞ |  |  | 終了時※ |  |  |  | ｼｮｰﾄﾓｰﾙﾄﾞ
[5 empty] | 内面汚れ | [6 empty] | 内面汚れ | [12 empty] | 自動検査機作業標準
[5 empty] | 内側面汚れ | [6 empty] | 内側面汚れ
[5 empty] | 天面汚れ | [6 empty] | 天面汚れ
[5 empty] | ﾏｰｸ曲がり | [6 empty] | ﾏｰｸ曲がり
[5 empty] | 外側面汚れ | [6 empty] | 外側面汚れ
[5 empty] | ｷｽﾞ | [6 empty] | ｷｽﾞ
[5 empty] | 空缶 | [6 empty] | 空缶
[5 empty] | 異種 | [6 empty] | 異種
[5 empty] | 側面穴あき | [6 empty] | 側面穴あき
[5 empty] | ｽｶｰﾄ捲れ(38MMのみ) | [6 empty] | (※ｽｶｰﾄまくれ)
12 |  | 検品工程 | ｺﾝﾍﾞｱ清掃 | ｺﾝﾍﾞｱ |  | 清潔である事 | ｱﾙｺｰﾙで清掃 | 始動時 | 製造 | 工程検査備品管理 | [10 empty] | ○ |  | 製造 | 不適合品 管理規定
|  |  | 検品 |  | 手に取った |  | 巡視検査 |  | 製造 |  |  | 外観検査 |  | 外観不良項目及び | 目視 |  |  | 製造 | 検品工程品質 |  | ○ |  |  |  | 検品作業作業標準
[5 empty] | ｷｬｯﾌﾟは廃棄 | [8 empty] | 判定基準による |  |  |  |  | ﾁｪｯｸｼｰﾄ
|  |  | 異種ｷｬｯﾌﾟ | 異種検知器 | 異種ｷｬｯﾌﾟ |  | 切替前製品 | 1回／日 | 製造 | 異種検知器 | [10 empty] | ○
|  |  | 検知 |  |  |  |  | 切替時 |  | ﾁｪｯｸｼｰﾄ
|  |  | 最終検査 |  |  |  | ｽﾀｰﾄ時 | 1回/1ﾛｯﾄ |  |  |  | 外観検査 |  | 外観不良項目及び | 目視 | 最終検査規定に基づく |  | 製造 | 最終検査表 |  | ○ |  |  |  | 最終検査作業標準
判定基準による
13 |  | 計数 | 製品の計数 | ｶｳﾝﾀｰ | ｶｳﾝﾀｰのﾁｪｯｸ | 入り数セット | 目視 | ｵｰﾀﾞｰ毎 | 製造 | 切替点検 |  |  |  |  | 目視 | １回／日 |  | 製造 | 連番･包装仕様確認 |  | ○ |  | 製造 | 不適合品 管理規定 | 計数包装作業
[6 empty] | の確認 |  |  |  | ﾁｪｯｸｼｰﾄ | [8 empty] | ﾁｪｯｸｼｰﾄ | [5 empty] | 作業標準
|  |  |  | ｽﾃｯｶｰ | ｽﾃｯｶｰ照合 | 当該品のｽﾃｯｶｰ | 製造指図書 | ｵｰﾀﾞｰ毎 | 製造 | 切替点検 |  | ﾎﾟﾘ袋の破れ |  | ないこと | 目視 | 投入時 |  | 〃 | 包装材・ﾛｯﾄ |  | ○ |  |  |  | 包装材確認作業標準
[6 empty] | である事 |  |  |  | ﾁｪｯｸｼｰﾄ |  | ｶｰﾄﾝ汚れ | [6 empty] | 管理ﾁｪｯｸｼｰﾄ
貼合不良
14 |  | 梱包 | 梱包 | ｶｰﾄﾝｼｰﾗｰ | 水量 | 適量 | 目視 | 1回／日 | 製造 | ｶｰﾄﾝｼｰﾗｰ |  | ﾃｰﾌﾟ貼り状態 |  | 正しく貼れている事 | 目視 | 1回/4H |  | 製造 | ｶｰﾄﾝｼｰﾗｰ |  | ○ |  | 製造 | 不適合品 管理規定 | ｶｰﾄﾝｼｰﾗｰ操作 | 9
[10 empty] | ﾁｪｯｸｼｰﾄ | [8 empty] | ﾁｪｯｸｼｰﾄ | [5 empty] | 作業標準
15 |  | 強制ｴｰｼﾞﾝｸﾞ |  | ｴｰｼﾞﾝｸﾞﾙｰﾑ | 指示温度 | 規定値 | 目視 | １回 | [12 empty] | ○ |  | 物流 | 不適合品 管理規定 | ｴｰｼﾞﾝｸﾞ処理基準
|  | (対象製品のみ) |  |  | 加温時間 | 規定値 | ﾀｲﾏｰ | [13 empty] | ○ |  |  |  | ｴｰｼﾞﾝｸﾞ管理基準
16 |  | 一時保管 | ﾊﾟﾚｯﾄ積 | 倉庫 | 保管 | 異臭 | 樹脂ﾊﾟﾚｯﾄ使用 | [8 empty] | 目視 |  | 物流 |  | ○ | ○ |  | 物流 | 不適合品管理規定
17 |  | 出荷 | 出荷 | ﾄﾗｯｸ | 臭気 | 異常の無い事 | 異臭確認 | 出荷毎 | 物流 | 製品積込前 |  | 臭気 |  | 異臭の無い事 | 臭気確認 | ﾄﾗｯｸ毎に実施 |  | 物流 | 製品積込前 | ○ |  |  | 物流 | 不適合品 管理規定 | 倉庫管理規定 | 9
[10 empty] | 荷台ﾁｪｯｸｼｰﾄ | [5 empty] | 庫内の臭気確認 |  |  | 荷台ﾁｪｯｸｼｰﾄ | [5 empty] | 完成品取扱手順
|  |  |  | ﾌｫｰｸﾘﾌﾄ | 荷扱い | 指定運送業者 | 教育指導 | 1回／年 | 物流 |  |  | 荷姿(5面ﾁｪｯｸ) |  | 異常の無い事 | 目視 | 随時 |  | 物流 | 積込配送指図書 | ○ |  |  |  |  | 製品出荷作業
[12 empty] | 積付位置確認 |  | 異常の無い事 | 目視 | 随時 |  | 物流 | 積付位置確認票 | [5 empty] | 作業標準
[12 empty] | 荷扱い |  | 丁寧に扱う | 投げない，落とさない
[5 empty] | ｶｰﾄﾝｹｰｽ落下 | 荷扱い注意 | 目視 | ｹｰｽ毎 | 物流 |  |  | ケース落下 |  | 投げない | 目視 | ケース毎 |  | 物流 | 事故報告書 | ○
[6 empty] | 投げない事 | [7 empty] | 落とさない
[12 empty] | ステッカーの照合 |  | ｽﾃｯｶｰと出荷伝票 | 〃 |  |  | 物流 | 事故報告書 | ○
照合
[12 empty] | 外観 |  | ほこり，汚れ，キズ | 〃 | 〃 |  | 物流 | 事故報告書 | ○
の無い事
| 特記事項： | [7 empty] | 品質管理課 |  |  |  | 制定 | 2001-05-15
[9 empty] | 承認 |  | 確認 | 作成 | 改No | 改訂日
[9 empty] | 吉岡 |  | 山本 | 佃 | 1 | 2001-12-17 | ８・プレス，９・ローリング工程点検・監視項目変更
[13 empty] | 2 | 2002-05-20 | ３８ＰＥ－ＭＣＡＮ ブリッジ強度追加
|  | ※ ショートモールド、空缶、異種のみ検査 | [10 empty] | 3 | 2006-10-31 | 印刷工程の外観の工程検査項目追加。
[13 empty] | 4 | 2009-08-28 | 10.モールド工程の開栓性確認頻度を１回／４Ｈ→1回／日へ変更した。
[13 empty] | 5 | 2010-06-01 | 切断のﾏｰｸ検知器削除、ﾌﾟﾚｽのﾏｰｸ合わせ記録を「ﾌﾟﾚｽﾄﾗﾌﾞﾙﾁｪｯｸｼｰﾄ」→「現品票」へ変更、ﾛｰﾘﾝｸﾞの工程検査にﾌﾞﾘｯｼﾞ幅の測定追加
[13 empty] | 6 | 2010-10-13 | ５.印刷・輪転機回転数の基準値が固定でない為、基準値表現変更。９．ローリング・工程検査頻度を仕様書に合わせる。
１２．検品・清掃記録を、「ｻﾆﾃｰｼｮﾝﾁｪｯｸｼｰﾄ」→「検品工程備品管理」に訂正。
[13 empty] | 7 | 2013-04-01 | 社名変更。全体的に体裁を整える。
[13 empty] | 8 | 2016-01-26 | 見直し実施 受け入れ検査要領→受け入れ検査手順書へおよび 確認者、承認者変更
[13 empty] | 9 | 2019-11-27 | "5 印刷"に盛り量、"10 ﾓｰﾙﾄﾞ工程"に粉砕ﾘﾌﾟﾛを追記。"12 検品工程 最終検査"の検査数を「最終検査規定に準ずる」に変更。
"17 出荷"に荷姿(5面ﾁｪｯｸ)及び積付位置確認を追記。ﾓｰﾙﾄﾞ工程のﾌﾞﾘｯｼﾞ強度測定(38PE-MCANH,CBF)を対象製品終売の為、削除